## Протокол-VT
	ООО "Стальспецмонтаж Завод"					PLC "SSM Factory"
	Производственная лаборатория					Production laboratory
	61003 г. Харьков,					61003 Kharkov,
	проулок Слесарный, д.1/11, офис 2					1/11 Slesarny lane, office 2
	Свидетельство № 01-0113/2019 от 20.08.2019г.					Cert #01-0113/2019 20.08.2019г.
	Протокол
	контроля сварных соединений визуальным методом
	Visual inspection report of weld joint

				№	54-10/2020	от	06.10.2020	г.
				(Number)			(Дата/Date)
	Объект контроля		Сварные соединения деталей Приложение 1 / Weld joints of details in Appendix 1
	(Test object)
	Рабочие чертежи		27/4-1-КМД
	(Working drawings)
	Материал		Сталь S355J2+N / Steel S355J2+N (1.2 ISO/TR15608)
	(Material)
	Геометрические размеры мм			-			Сварщик	Журнал* №8
	(Geometric size, mm)					(Welder)	Log* #8

	Идентификатор сварного соединения				-		Клеймо	Журнал* №8
	(Weld joint identification)					(Welder mark)	Log* #8
	Технология сварки и термообработки				135		Примечание * - Журнал учета сварочных работ
	(Weld and heat treatment technology)					Note * - Welding log
	Страна изготовитель				ООО "Стальспецмонтаж Завод" / Privat Limeted Company «SSM Factory»
	(Manufacturer country)
	Состояние поверхности				Ra 12,5 мкм
	(Surface conditions)
	Температура объекта контроля, С°				20
	(Test object temperature)
	Технические условия на контроль				ISO 17637
	(Technical conditions for inspection)
	Уровень качества				B по ISO 5817
	(Testing level)
	Приборы и инструменты / Instruments and equipment
		Люксметр Testo 540, №39089242/901
		Рулетка измерительная Р10УЗК, № 5
		Набор щупов №4, № 2
		Шаблон зварювальника УШС-2, № 5
		Линейка измерительная 300д, № 5
		Угольник поверочный УП-1-250, № 27
		Штангенциркуль ШЦЦ-І-150-0,01, №723
		Лупа измерительная ЛИ-3-10х, № 9030061
	Объем контроля			Сварной шов (100%) и ЗТВ (10 мм) / Weld (100%) and HAZ (10 mm)
	(Control value)
	Начало координат			Маркер / Marker
	(Test object origin)
	Обнаруженные дефекты			Дефектов не обнаружено / No defects found
	(Defects found)

		Параметры обнаруженных дефектов (defect parameters)
	№ п/п	X, мм	Y, мм	Вид по ISO 6520-1	Параметры дефекта					Оценка

	Примечания: X, Y - координаты дефекта; условные обозначения параметров дефектов применять согласно ISO 5817 п.4
	Notes: X, Y - defect coordinates; symbols for defect parameters to be used by ISO 5817 clause 4

	Заключение		Удовлетворяет требованиям по качеству / Satisfies quality requirements
	(Сonclusions)

	Начальник лаборатории					Д.А. Крапива		Сертификат № 614 VT.02.2016
	(Laboratory head)					(NDT certificate)
	Дефектоскопист					В.Г. Левченко		Сертификат № 614 VT.03.2016
	(NDT specialist)					(NDT certificate)

Приложение 1 / Appendix 1
#	КМД / (Working drawings)		Позиция / Position	Наименование / Name		Кол-во, шт / Amount, unit	годен/негоден fit/unfit	Примечания / Comment